## 汇总表
附件1
全省建筑工程质量安全监督执法检查情况汇总
序 号 | 地市 | 县区 | 工程项目检查情况（项） |  |  |  |  | 比 率（%） |  | 预拌混凝土企业 检查情况（项） |  | 检测机构 检查情况（项） |  | 工程项目实体抽测情况 | [7 empty] | 预拌混凝土企业原材料及留置试块强度抽测情况 | [7 empty] | 技术人员能力核查情况
|  |  | 施工质量 |  | 安全生产 |  | 合计 | 符合率 | 不符 合率 | 符合 | 不符 合 | 符合 | 不符 合 | 回弹法检测 实体强度 |  | 钢筋位置、数量、保护层厚度 |  | 柱、墙截面尺寸 |  | 现浇板厚度 |  | 碎石压碎值 |  | 砂氯离子含量 |  | 砂压碎值 |  | 留置混凝土试块抗压强度 |  | 检测机构 |  | 预拌混凝土 企业
|  |  | 符合 | 不符 合 | 符合 | 不符 合 | [7 empty] | 抽查 构件数 | 不合格 个数 | 抽查 构件数 | 不合格 个数 | 抽查 构件数 | 不合格 个数 | 抽查 构件数 | 不合格 个数 | 抽查 组数 | 不合格 组数 | 抽查 组数 | 不合格 组数 | 抽查 组数 | 不合格 组数 | 抽查 组数 | 不合格 组数 | 抽查 人数 | 不符合人数 | 抽查 人数 | 不符合人数
1 | 杭州市 | 拱墅区 | 70 | 7 | 54 | 13 | #N/A | #N/A | #N/A | 30 | 1 | 17 | 7 | 10 | 0 | 8 | 0 | 3 | 0 | 3 | 0 | 14 | 0 | 6 | 0 | / | / | 1 | 0 | 1 | 1 | 1 | 1
2 | 绍兴市 | 临安区 | 55 | 14 | 58 | 16 | #N/A | #N/A | #N/A | 30 | 1 | 18 | 6 | 10 | 0 | 7 | 0 | 3 | 0 | 3 | 0 | 16 | 0 | 6 | 0 | / | / | 1 | 0 | 1 | 0 | 1 | 1
3 | 绍兴市 | 西湖区 | 37 | 1 | 65 | 3 | #N/A | #N/A | #N/A | 31 | 0 | 19 | 6 | 3 | 0 | 24 | 0 | 0 | 0 | 0 | 0 | 11 | 0 | 6 | 0 | / | / | 1 | 1 | 1 | 0 | 1 | 0
4 | 宁波市 | 鄞州区 | 55 | 5 | 40 | 4 | #N/A | #N/A | #N/A | 23 | 4 | 20 | 4 | 10 | 0 | 14 | 0 | 3 | 0 | 3 | 0 | 1 | 0 | 2 | 0 | / | / | 2 | 0 | 1 | 0 | 1 | 0
5 | 嘉兴市 | 轨道 | 48 | 9 | 32 | 2 | #N/A | #N/A | #N/A | 21 | 4 | 19 | 4 | 0 | 0 | 0 | 0 | 0 | 0 | 0 | 0 | 1 | 0 | 1 | 0 | 1 | 0 | 2 | 0 | 1 | 0 | 1 | 0
6 | 嘉兴市 | 余姚市 | 52 | 3 | 47 | 13 | #N/A | #N/A | #N/A | 20 | 5 | 16 | 5 | 10 | 0 | 10 | 6 | 3 | 0 | 3 | 0 | 1 | 0 | 2 | 0 | 2 | 0 | 2 | 0 | 1 | 0 | 1 | 0
7 | 温州市 | 瑞安市 | 45 | 12 | 57 | 8 | #N/A | #N/A | #N/A | 21 | 10 | 20 | 4 | 4 | 1 | 20 | 2 | 3 | 0 | 3 | 1 | 1 | 0 | 2 | 0 | 1 | 0 | 1 | 0 | 1 | 0 | 2 | 0
8 | 杭州市 | 鹿城区 | 50 | 11 | 45 | 1 | #N/A | #N/A | #N/A | 14 | 17 | 19 | 5 | 4 | 1 | 18 | 0 | 3 | 0 | 3 | 0 | 1 | 0 | 1 | 0 | 1 | 0 | 1 | 0 | 1 | 0 | 2 | 0
9 | 杭州市 | 永嘉县 | 33 | 12 | 48 | 2 | #N/A | #N/A | #N/A | 23 | 8 | 19 | 5 | 4 | 0 | 18 | 0 | 3 | 0 | 3 | 1 | 2 | 0 | 1 | 0 | 1 | 0 | 1 | 0 | 1 | 0 | 2 | 0
10 | 嘉兴市 | 海盐县 | 63 | 7 | 34 | 13 | #N/A | #N/A | #N/A | 30 | 1 | 15 | 4 | 10 | 0 | 3 | 0 | 3 | 0 | 3 | 0 | 2 | 0 | 2 | 0 | / | / | 1 | 0 | 3 | 0 | 8 | 0
11 |  | 经开区 | 64 | 6 | 41 | 9 | #N/A | #N/A | #N/A | 31 | 0 | 17 | 2 | 10 | 8 | 3 | 0 | 3 | 0 | 3 | 0 | 2 | 0 | 2 | 0 | / | / | 1 | 0 | 3 | 0 | 10 | 0
12 |  | 南湖区 | 71 | 3 | 53 | 7 | #N/A | #N/A | #N/A | 30 | 1 | 14 | 5 | 10 | 10 | 3 | 0 | 3 | 0 | 3 | 1 | 2 | 0 | 2 | 0 | / | / | 1 | 0 | 3 | 0 | 10 | 0
13 | 湖州市 | 德清县 | 72 | 2 | 43 | 6 | #N/A | #N/A | #N/A | 23 | 8 | 15 | 4 | 10 | 0 | 3 | 0 | 3 | 0 | 3 | 0 | 1 | 0 | 2 | 0 | / | / | 2 | 0 | 3 | 0 | 1 | 1
14 |  | 吴兴区 | 63 | 11 | 46 | 13 | #N/A | #N/A | #N/A | 22 | 9 | 16 | 3 | 10 | 0 | 3 | 0 | 3 | 0 | 3 | 0 | 1 | 0 | 2 | 0 | / | / | 2 | 0 | 3 | 0 | 1 | 1
15 |  | 市本级 | 73 | 1 | 42 | 5 | #N/A | #N/A | #N/A | 47 | 15 | 15 | 4 | 10 | 9 | 3 | 0 | 3 | 0 | 3 | 0 | 2 | 0 | 4 | 0 | / | / | 2 | 0 | 3 | 0 | 1 | 1
16 | 绍兴市 | 柯桥区 | 70 | 4 | 45 | 6 | #N/A | #N/A | #N/A | 23 | 8 | 15 | 4 | 10 | 0 | 3 | 3 | 3 | 0 | 3 | 0 | 2 | 0 | 1 | 0 | / | / | 1 | 0 | 3 | 0 | 1 | 1
17 |  | 越城区 | 67 | 7 | 48 | 6 | #N/A | #N/A | #N/A | 26 | 5 | 14 | 5 | 10 | 2 | 3 | 3 | 3 | 0 | 3 | 0 | 1 | 0 | 1 | 0 | / | / | 1 | 0 | 3 | 0 | 1 | 1
18 |  | 镜湖新区 | 69 | 5 | 46 | 8 | #N/A | #N/A | #N/A | 26 | 5 | 14 | 5 | 10 | 8 | 3 | 2 | 3 | 0 | 3 | 0 | / | / | / | / | / | / | / | / | 3 | 0 | 1 | 1
19 | 金华市 | 金东区 | 46 | 28 | 59 | 6 | #N/A | #N/A | #N/A | 27 | 2 | 20 | 4 | 2 | 0 | 2 | 0 | / | / | / | / | 1 | 0 | 1 | 0 | 1 | 0 | 1 | 0 | 1 | 0 | 1 | 0
20 |  | 武义县 | 55 | 19 | 52 | 12 | #N/A | #N/A | #N/A | 27 | 2 | 17 | 7 | 10 | 3 | 3 | 0 | 3 | 0 | 3 | 3 | 1 | 0 | 1 | 0 | 1 | 0 | 1 | 0 | 2 | 0 | 1 | 0
21 |  | 兰溪市 | 51 | 23 | 45 | 16 | #N/A | #N/A | #N/A | 27 | 2 | 20 | 4 | 13 | 8 | 3 | 0 | 3 | 0 | 3 | 2 | 1 | 0 | 1 | 0 | 1 | 0 | 1 | 0 | 2 | 1 | 1 | 0
22 | 衢州市 | 柯城区 | 39 | 35 | 51 | 16 | #N/A | #N/A | #N/A | 24 | 5 | 21 | 3 | 10 | 0 | 6 | 1 | 3 | 0 | 3 | 1 | 1 | 0 | 1 | 0 | 1 | 0 | 1 | 0 | 1 | 0 | 0 | 0
23 |  | 江山市 | 57 | 17 | 49 | 7 | #N/A | #N/A | #N/A | 24 | 5 | 18 | 6 | 10 | 0 | 6 | 1 | 3 | 0 | 3 | 0 | 1 | 0 | 1 | 0 | 1 | 0 | 1 | 0 | 2 | 0 | 0 | 0
24 |  | 常山县 | 55 | 19 | 52 | 9 | #N/A | #N/A | #N/A | 22 | 7 | 17 | 7 | 10 | 0 | 6 | 0 | 3 | 0 | 3 | 1 | 1 | 0 | 1 | 0 | 1 | 0 | 1 | 0 | 1 | 0 | 1 | 0
25 | 舟山市 | 新城管委 | 50 | 9 | 36 | 7 | #N/A | #N/A | #N/A | 20 | 8 | 11 | 7 | 10 | 0 | 15 | 0 | 3 | 0 | 3 | 0 | 1 | 0 | 2 | 0 | 2 | 0 | 0 | 0 | 1 | 0 | 1 | 0
26 |  | 朱家尖 | 39 | 13 | 33 | 9 | #N/A | #N/A | #N/A | 20 | 6 | 15 | 6 | 10 | 0 | 14 | 3 | 3 | 0 | 3 | 0 | 1 | 0 | 2 | 0 | 2 | 0 | 0 | 0 | 1 | 0 | 1 | 0
27 |  | 普陀区 | 45 | 15 | 34 | 7 | #N/A | #N/A | #N/A | 17 | 14 | 10 | 8 | 10 | 10 | 17 | 3 | 3 | 0 | 3 | 0 | / | / | 2 | 0 | 2 | 0 | 1 | 0 | 1 | 0 | 1 | 1
28 | 台州市 | 天台县 | 47 | 16 | 32 | 5 | #N/A | #N/A | #N/A | 24 | 5 | 19 | 5 | 5 | 5 | 10 | 3 | 3 | 0 | 5 | 1 | 1 | 0 | 1 | 0 | 1 | 0 | 1 | 0 | 1 | 1 | 2 | 0
29 |  | 路桥区 | 38 | 11 | 43 | 7 | #N/A | #N/A | #N/A | 24 | 7 | 19 | 5 | 6 | 0 | 45 | 2 | 3 | 0 | 3 | 1 | 1 | 0 | 1 | 0 | 1 | 0 | 1 | 0 | 1 | 0 | 2 | 0
30 |  | 温岭市 | 39 | 11 | 55 | 4 | #N/A | #N/A | #N/A | 23 | 8 | 19 | 5 | 8 | 0 | 18 | 0 | 3 | 0 | / | / | 1 | 0 | 1 | 0 | 1 | 0 | 1 | 0 | / | / | 2 | 1
31 | 丽水市 | 遂昌县 | 56 | 18 | 37 | 10 | #N/A | #N/A | #N/A | 25 | 4 | 21 | 3 | 14 | 0 | 6 | 0 | / | / | / | / | / | / | / | / | / | / | 1 | 0 | 1 | 0 | 1 | 0
32 |  | 松阳县 | 47 | 27 | 50 | 9 | #N/A | #N/A | #N/A | 25 | 4 | 19 | 5 | 10 | 0 | 3 | 0 | 2 | 0 | 1 | 0 | 1 | 0 | 1 | 0 | 1 | 0 | 1 | 0 | 1 | 0 | 0 | 0
33 |  | 经开区 | 57 | 17 | 38 | 10 | #N/A | #N/A | #N/A | 25 | 4 | 20 | 4 | 10 | 0 | 3 | 0 | / | / | 3 | 0 | 1 | 0 | 1 | 0 | 1 | / | 1 | 0 | 2 | 0 | 1 | 0
合 计 |  |  | 1778 | 398 | 1510 | 269 | #N/A | #N/A | #N/A | 825 | 185 | 568 | 161 | 283 | 65 | 303 | 29 | 83 | 0 | 84 | 12 | 74 | 0 | 60 | 0 | 23 | 0 | 36 | 1 | 54 | 3 | 61 | 10
备注：1.工程项目用回弹法检测28天龄期的构件混凝土强度。